## ESPECIFICACIONES
Consecutivo Dependencia 4974-0165-2014
ESPECIFICACIONES Y REQUISITOS TECNICOS
Artículo No. | Especificaciones Técnicas.
1 | Rieles para colocacion de carreton de grua torre, del modelo tipo E6-50 o similar. Debera ser compatible con riel existente del modelo E6-50.
2 | Los rieles deberan ser diseñados para utilizarlos para el montaje de una torre grua
3 | Los rieles deberan de cumplir con la normativa de ASCE
4 | La longitud del riel debera ser de 12 000 mm
5 | El riel deberá de contar con un momento de inercia de 2020 cm4 como minimo.
6 | El modulo de inercia del riel debera ser de 245 cm 3 como mínimo.
7 | La seccion transversal del riel debera detenr una dimension de 64 cm 2 como minimo y no mayor a los 70 cm 2
8 | La resistencia a la traccion que debera tener el riel ofertado deber´s er no menor a 675 N/mm2
9 | En cada uno de los extremos del riel deberá contar con dos agujeros de un diametro de 23 mm y ademas debera tener las medidas que se muestran.
10 | Deberan de aportarse todos los elementos necesarios para hacer las uniones (Placas de union entre largeros y pernos) de los rieles unos con otros y poder contruir 200 metros de via, con el ancho que se observa en el diagrama del item 4.
11 | El oferente debera aportar las eclipsas y los clips de fijasion de los rieles las cuales se adapten y sean capaces de realizar las unidones entre los rieles, las cuales deberan contar con las siguienetes dimensiones:
11-a | Eclipsa de 4 orificios de 28 mm de diametro.
11-b | La eclipsa debera de contar con una distribucion de agujeros y medidas las cuales se adapten al riel que se estaria ofertando, las cuales se presentan en la siguiente figura:
12 | El oferente debera aportar un compromiso por escrito que los rieles que estará ofreciendo son idoneos para la realizar el montaje de una torre grua y que los componentes Eclipsas y clips para el montaje son compatibles entre ellos.
13 | Los rieles y los clips de sujecion respectivamente representados en la siguinete figura deberan de cumplir con las siguinetes medidas y especificaciones:
14
| Condiciones Generales de Respaldo | Condiciones Generales de Respaldo | Condiciones Generales de Respaldo | Condiciones Generales de Respaldo | Condiciones Generales de Respaldo | Condiciones Generales de Respaldo
| Los articulos ofertados deberan cumplir con las normas OSHA ó ASME /ANSI o ASCE, se solicita presentar la certificación y las pruebas de ensayo del fabricante que demuestre las normas empleadas en la fabricación de estos articulos. | Las eslingas sinteticas y el cable de acero solicitados, deberan cumplir con las normas OSHA ó ASME /ANSI, se solicita presentar la certificación y las pruebas de ensayo del fabricante que demuestre las normas empleadas en la fabricación de estos articulos. | Las eslingas sinteticas y el cable de acero solicitados, deberan cumplir con las normas OSHA ó ASME /ANSI, se solicita presentar la certificación y las pruebas de ensayo del fabricante que demuestre las normas empleadas en la fabricación de estos articulos. | Las eslingas sinteticas y el cable de acero solicitados, deberan cumplir con las normas OSHA ó ASME /ANSI, se solicita presentar la certificación y las pruebas de ensayo del fabricante que demuestre las normas empleadas en la fabricación de estos articulos. | Las eslingas sinteticas y el cable de acero solicitados, deberan cumplir con las normas OSHA ó ASME /ANSI, se solicita presentar la certificación y las pruebas de ensayo del fabricante que demuestre las normas empleadas en la fabricación de estos articulos. | Las eslingas sinteticas y el cable de acero solicitados, deberan cumplir con las normas OSHA ó ASME /ANSI, se solicita presentar la certificación y las pruebas de ensayo del fabricante que demuestre las normas empleadas en la fabricación de estos articulos.
| El oferente deberá de comprometerse a estar presente en las instalaciones en el proceso de colocacion y armado de la via con el fin de verificar que el riel y accesorios cumplen con las condiciones ofertadas y ademas verifique que el montaje e instalacion de la via, esto con el fin de evitar problemas en el recibo y utilizacion de los accesorios aportados, ademas deberá de comprometerse a cambiar el riel y accesoriosde manera inmediata en caso de no cumplir con las condiciones sitadas en el cartel. | El oferente deberá de comprometerse a estar presente en las instalaciones o cambios de cables de las gruas esto con el fin de verificar que el cable cumple con las condiciones ofertadas y ademas verifique que el montaje e instalacion del cable es el correcto, esto con el fin de evitar problemas en el recibo y utilizacion del cable, ademas deberá de comprometerse a cambiar el cable de manera inmediata en caso de no cumplir con las condiciones sitadas en el cartel. | El oferente deberá de comprometerse a estar presente en las instalaciones o cambios de cables de las gruas esto con el fin de verificar que el cable cumple con las condiciones ofertadas y ademas verifique que el montaje e instalacion del cable es el correcto, esto con el fin de evitar problemas en el recibo y utilizacion del cable, ademas deberá de comprometerse a cambiar el cable de manera inmediata en caso de no cumplir con las condiciones sitadas en el cartel. | El oferente deberá de comprometerse a estar presente en las instalaciones o cambios de cables de las gruas esto con el fin de verificar que el cable cumple con las condiciones ofertadas y ademas verifique que el montaje e instalacion del cable es el correcto, esto con el fin de evitar problemas en el recibo y utilizacion del cable, ademas deberá de comprometerse a cambiar el cable de manera inmediata en caso de no cumplir con las condiciones sitadas en el cartel. | El oferente deberá de comprometerse a estar presente en las instalaciones o cambios de cables de las gruas esto con el fin de verificar que el cable cumple con las condiciones ofertadas y ademas verifique que el montaje e instalacion del cable es el correcto, esto con el fin de evitar problemas en el recibo y utilizacion del cable, ademas deberá de comprometerse a cambiar el cable de manera inmediata en caso de no cumplir con las condiciones sitadas en el cartel. | El oferente deberá de comprometerse a estar presente en las instalaciones o cambios de cables de las gruas esto con el fin de verificar que el cable cumple con las condiciones ofertadas y ademas verifique que el montaje e instalacion del cable es el correcto, esto con el fin de evitar problemas en el recibo y utilizacion del cable, ademas deberá de comprometerse a cambiar el cable de manera inmediata en caso de no cumplir con las condiciones sitadas en el cartel.
| El oferente deberá presentar una nota certificada del fabricante en la que se establezca al mismo, (en caso de representación o distribución), como representante autorizado en el país de la marca de riel y accesorios que estara ofertando con todos los derechos y obligaciones que ello implica. | El oferente deberá presentar una nota que compruebe que posee respaldo del fabricante del material ofertado para realizar la venta y brindar el soporte de postventa de los articulos ofrecidos. | El oferente deberá presentar una nota que compruebe que posee respaldo del fabricante del material ofertado para realizar la venta y brindar el soporte de postventa de los articulos ofrecidos. | El oferente deberá presentar una nota que compruebe que posee respaldo del fabricante del material ofertado para realizar la venta y brindar el soporte de postventa de los articulos ofrecidos. | El oferente deberá presentar una nota que compruebe que posee respaldo del fabricante del material ofertado para realizar la venta y brindar el soporte de postventa de los articulos ofrecidos. | El oferente deberá presentar una nota que compruebe que posee respaldo del fabricante del material ofertado para realizar la venta y brindar el soporte de postventa de los articulos ofrecidos.
Debera de existir un compromiso por parte del fabricante y el distribuidor que los rieles junto con sus accesorios son compatibles entre ellos y que todas las piezas seran fabricadas por el mismo fabricante de los rieles, no se aceptaran ofertas en las cuales se quiera fabricar accesorios por medio de un tercero o a nivel nacional.
Las cantidades de suministros requeridas en esta adquisición se especifican en repuestos por unidad.
Dichos rieles y accesorios deberan ser entregados en Plantel y Patios de Almacenes Cebadilla de Turrucares Alajuela.
| Garantia | Condiciones Generales de Respaldo | Condiciones Generales de Respaldo | Condiciones Generales de Respaldo | Condiciones Generales de Respaldo | Condiciones Generales de Respaldo
La garantía deberá brindarse por un periodo no menor a doce (12) meses sin limite de horas de funcionamiento, después del recibido conforme por parte del ICE, la misma aplicará sobre defectos de diseño, materiales y manufactura de las partes